## Sheet0
id | collection | dc.contributor.author | dc.contributor.firstReferee | dc.contributor.furtherReferee | dc.contributor.gender | dc.date.accepted | dc.date.accessioned | dc.date.available | dc.date.issued | dc.description.abstract[de] | dc.description.abstract[en] | dc.format.extent | dc.identifier.uri | dc.identifier.urn | dc.language | dc.rights.uri | dc.subject | dc.subject.ddc | dc.title | dc.title.translated[en] | dc.type | dcterms.accessRights.dnb | dcterms.accessRights.openaire | dcterms.format[de] | refubium.affiliation[de] | refubium.mycore.derivateId | refubium.mycore.fudocsId
cd0c509a-b424-4300-86f1-39185c627937 | fub188/13 | Dirxen, Christine | N.N. | N.N. | w | 2016-02-26 | 2018-06-07T15:28:37Z | 2015-11-11T12:55:10.393Z | 2016 | Problemstellung: CAD/CAM-Hybridkeramiken, welche unterschiedliche Eigenschaften in sich vereinen, wurden neu auf dem dentalen Markt eingeführt. Die optimale Vorbehandlungsmethode solcher Keramiken wurde noch nicht ausreichend geklärt. Zielsetzung: Die vorliegende Arbeit untersuchte mögliche Vorbehandlungswege der beiden neuen Hybridkeramiken im Hinblick auf die Zughaftfestigkeit. Hierzu erfolgte die Prüfung des Klebeverbundes im axialen Zugtest. Material und Methoden: Aus fünf unterschiedlichen CAD/CAM-Keramiken wurden 216 Probenkörper hergestellt, die auf unterschiedlichen Vorbehandlungswegen (Sandstrahlen und Flusssäureätzung) mit einem Universalprimer (Monobond Plus) verklebt wurden (n = 8). Alle Proben wurden einer künstlichen Alterung von 3, 30 und 150 Tagen unterzogen und zusätzlich erfolgte eine thermische Wechselbadbelastung bei 30 Tagen (7.500 Zyklen) und bei 150 Tagen (37.500 Zyklen). Der Zugtest wurde in einer adjustierbaren Versuchsapparatur durchgeführt und die Zughaftfestigkeit in Megapascal [MPa] ermittelt. Ergebnisse: Die Zug-haftfestigkeit wurde sowohl von der unterschiedlichen Vorbehandlung (p < 0,05; Kruskal-Wallis-Test) als auch der künstlichen Alterung (p < 0,05; Mann-Whitney-Test) signifikant beeinflusst. Bei Enamic zeigte sich kein statistisch signifikanter Unterschied zwischen den beiden Vorbehandlungswegen [17 (12,75; 23,00) und 20 (15,25; 22,00) MPa] [Med (Q 25; Q 75) MPa] und bei Suprinity lieferte die Vorbehandlung durch Sandstrahlen [29 (22,25; 31,00) MPa] [Med (Q 25; Q 75) MPa] signifikant höhere Zughaftfestigkeitswerte als die Vorbehandlung durch Flusssäure [12 (9,25; 20,25) MPa] [Med (Q 25; Q 75) MPa] (p < 0,008; Bonferroni-Nachtestung). Die Hybridkeramiken zeigten nach 150 Tagen künstlicher Alterung und Flusssäurevorbehandlung signifikant niedrigere Haftwerte als Mark II, unterschieden sich jedoch nicht von e.max CAD. Nach Sandstrahlung und 150 Tagen zeigte Enamic signifikant niedrigere Haftwerte als e.max ZirCAD (p < 0,0005; Bonferroni-Nachtestung). Suprinity unterschied sich jedoch nicht signifikant von e.max ZirCAD (p > 0,008; Bonferroni-Nachtestung). Schlussfolgerungen: Die optimale Vorbehandlungsmethode für Suprinity ist Sand- strahlen mit Al2O3 und für Enamic können beide Vorbehandlungswege genutzt werden. Schlagwörter: CAD/CAM-Keramiken, Hybridkeramiken, Zugtest, Zughaftfestigkeit Klinische Bedeutung: Die neuen Hybridkeramiken können mit den bereits bekannten Vorbehandlungsmethoden effektiv konditioniert werden. In weiteren Studien sollte untersucht werden, wie der Haftverbund verstärkt werden kann. | Statement of problem: CAD/CAM hybrid ceramics, which combine different charac- teristics, were recently introduced to the dental market. The ideal pretreatment method of those ceramics has not been yet sufficiently clarified. Objectives: The present study examined potential pretreatment methods for the new hybrid ceramics. The tensile bond strength measurement was performed with a well established axial tensile testing apparatus. Materials and methods: Two hundred and sixteen specimens were pre-pared of five different CAD/CAM ceramics and after different pretreatments (sandblas-ting and hydrofluoric acid etching) bonded to composite resin (n = 8). All specimens were subjected to artificial aging of 3, 30 and 150 days, including thermocycling at 30 days for 7.500 cycles and 150 days for 37.500 cycles. A tensile bond strength test was performed with an adjustable testing apparatus and the results were measured in megapascals [MPa]. Results: The tensile bond strength was significantly affected by the different pretreatment methods (p < 0,05; Kruskal-Wallis-test) and the artificial aging (p < 0,05; Mann-Whitney-test). For Enamic no statistically significant difference was found between the two pretreatment methods [17 (12,75; 23,00) and 20 (15,25; 22,00) MPa] [Med (Q 25; Q 75) MPa] and for Suprinity the sandblasting pretreatment method [29 (22,25; 31,00) MPa] [Med (Q 25; Q 75) MPa] showed significantly higher values as the pretreatment method with hydrofluoric acid etching [12 (9,25; 20,25) MPa] [Med (Q 25; Q 75) MPa] (p < 0,008; Bonferroni-post-hoc-test). After hydrofluoric acid etching and 150 days of artificial aging the tensile bond strength of the CAD/CAM hybrid ceramics was significantly lower than Mark II, but did not differ from e.max CAD. After sandblasting pretreatment and 150 days, Enamic showed significantly lower tensile bond strength values than e.max ZirCAD (p < 0.0005; Bonferroni-post-hoc-test). Suprinity did not significantly differ from e.max ZirCAD (p > 0.008; Bonferroni-post-hoc-test). Conclusions: The best pretreatment method for Suprinity is sandblasting with Al2O3 and for Enamic both pretreatment methods can be used. Keywords: CAD/CAM ceramics, hybrid ceramics, tensile test, tensile bond strength Clinical significance: The conventional pretreatment methods can be used effectively for the new CAD/CAM hybrid ceramics. Further studies should clarify if the adhesive bond strength can be sufficiently reinforced. | 100 | https://refubium.fu-berlin.de/handle/fub188/1127¦¦http://dx.doi.org/10.17169/refubium-5329 | urn:nbn:de:kobv:188-fudissthesis000000100626-6 | ger | http://www.fu-berlin.de/sites/refubium/rechtliches/Nutzungsbedingungen | CAD/CAM ceramics¦¦hybrid ceramics¦¦tensile test¦¦tensile bond strength | 600 Technik, Medizin, angewandte Wissenschaften::610 Medizin und Gesundheit | Prüfung der Zughaftfestigkeit von Komposit an Oberflächen neuer CAD/CAM- Hybridkeramiken nach künstlicher Alterung | Examination of the tensile bond strength of composite to surfaces of new CAD/CAM hybrid ceramics after artificial aging | Dissertation | free | open access | Text | Charité - Universitätsmedizin Berlin | FUDISS_derivate_000000018133 | FUDISS_thesis_000000100626