## Sheet0
id | collection | dc.contributor.author | dc.contributor.contact | dc.contributor.firstReferee | dc.contributor.furtherReferee | dc.contributor.gender | dc.date.accepted | dc.date.accessioned | dc.date.available | dc.date.issued | dc.description | dc.description.abstract[de] | dc.description.abstract[en] | dc.format.extent | dc.identifier.uri | dc.identifier.urn | dc.language | dc.rights.uri | dc.subject | dc.subject.ddc | dc.title | dc.title.translated[en] | dc.type | dcterms.accessRights.dnb | dcterms.accessRights.openaire | dcterms.format[de] | refubium.affiliation[de] | refubium.mycore.derivateId | refubium.mycore.fudocsId
b7abd552-3ce1-45a6-b896-5353af628e0b | fub188/14 | Lauth, Günter Jakob | Dr.Lauth@gmail.com | Prof. K. Christmann | Prof. J. Dohrmann | n | 1989-10-27 | 2018-06-08T01:04:23Z | 2014-05-06T12:08:12.397Z | 1989 | 1\. Einleitung 2\. Untersuchungsmethoden 2.1. Thermodesorptionsspektroskopie 2.2. Augerelektronenspektroskopie 2.3. Photoelektronenspektroskopie 2.4. Austrittsarbeitsmessungen 2.5. Beugung langsamer Elektronen 2.6. Elektronenenergieverlustspektroskopie 3\. Apparaturen 3.1. Die LEED-Auger- Apparatur 3.2. Die EELS-Apparatur 3.3. Probenpräparation 4\. Ergebnisse und Diskussion 4.1. Die reine Oberfläche 4.2. Die Wechselwirkung von Kohlenmonoxid mit einer Ruthenium(10-10)-Oberfläche 4.2.1 Thermodesorptionsspektroskopie 4.2.2. LEED-Untersuchungen 4.2.3. Austrittsarbeitsänderung 4.2.4. Elektronenenergieverlustspektroskopie 4.2.5. Ultraviolett- Photoelektronenspektroskopie 4.2.6. Zusammenfassung und Diskussion der Ergebnisse zur Kohlenmonoxid-Adsorption 4.3. Die Wechselwirkung von Wasserstoff mit einer Ruthenium(10-10)-Oberfläche 4.3.1 Thermodesorptionsspektroskopie 4.3.2. LEED-Untersuchungen 4.3.3. Austrittsarbeitsänderung 4.3.4. Elektronenenergieverlustspektroskopie 4.3.5. Ultraviolett-Photoelektronenspektroskopie 4.3.6. Zusammenfassung und Diskussion der Ergebnisse zur Wasserstoff-Adsorption 4.4. Koadsorption von Wasserstoff und Kohlenmonoxid auf einer Ruthenium(10-10)-Oberfläche 4.4.1 Adsorption von Kohlenmonoxid und nachfolgende Adsorption von Wasserstoff 4.4.2 Adsorption von Wasserstoff und nachfolgende Adsorption von Kohlenmonoxid 5\. Zusammenfassung der Ergebnisse Literaturverzeichnis | Die Adsorption von CO auf einer Ru(10-10) Oberfläche zwischen 120 K und 650 K wurde mittels LEED , Elektronen-Energieverlustspektroskopie (EELS) , temperaturprogrammierten thermischen Desorption (TPD) und Austrittsarbeitsmessungen (CPD) untersucht. CO adsorbiert molekular mit einem Anfangshaftwahrscheinlichkeit nahe eins. Die Adsorption folgt einer Precursor- Kineitk mit einer nahezu konstanten Haftkoeffizienten bis zu einer CO- Bedeckung von 1 . Bei 120 K beobachtet man fünf verschiedene geordnete CO Phasen, unter anderem eine (3×1)- Phase bei Θ = 0,33 und eine nicht-primitive (2×1)- Phase bei Θ=1,0. Sättigung ist erst bei Θ=1,22 erreicht , wo CO eine geordnete inkommensurable Phase ausbildet. Die EELS- Spektren zeigen im Bereich von Θ = 0 bis Θ=1, eine einzige C-O-Streckschwingung bei 2000 cm-1 , welche einer terminalen Adsorption entspricht. Oberhalb Θ=1 erscheint ein zweiter Verlustpeak bei 1810 cm-1, der einer Brücken-gebundenen CO- Konfiguration entspricht. Die TPD- Spektren zeigen drei Bindungszustände β1 , β2 und β3 mit Aktivierungsenergien von 100 kJ/mol für den β2- und 150 kJ/mol für den β3-Zustand. Diese TPD- Zustände können mit der primitiven (2×1)-Struktur (β3) , der nicht-primitiven (2×1)-Struktur (β2) und der inkommensurablen Phase bei Sättigung (β1) korreliert werden. Isostere Messungen mit CPD liefern eine Adsorptionswärme von Q=-157 kJ/mol bis zu Θ=0,5 . Die Austrittsarbeit des Ru (10-10)) steigt bei CO Adsorption um 1,15 eV an mit einem fast linearen Anstieg bis Θ=0,5 , gefolgt von einem weiteren linearen Anstieg bis Θ≈1,0. LEED, EELS , TPD und CPD,-Messungen wurden verwendet, um die Struktur und Schwingungseigenschaften des Ru (10-10) / H- Systems zwischen 100 und 500 K zu untersuchen. Bei allen Temperaturen adsorbiert Wasserstofff dissoziativ mit sehr hohen Anfangshaft- Wahrscheinlichkeit (≈ 1,0) über einen offensichtlichem Precursor-Mechanismus. Die Sättigungsbedeckung bei 100 K ist außerordentlich hoch (Θmax=2; 1,728 E15 H-Atome pro cm²) , bis zu dieser Bedeckung können vier H-Bindungszustände alpha, β1, β2, und β3 mit Desorptionsenergien zwischen 56 kJ/mol (alpha) und 80 kJ/mol (β3) unterschieden werden. Die H-Bindungszustände sind eng korreliert mit den vier beobachtbaren geordneten H-Phasen : Bei Θ=1 erscheint eine c(8x2) oder "1x2"-Struktur mit schwach aufgespaltenen Reflexen, welche bei höheren Bedeckungen in eine deutliche 1x2-Phase mit vergleichsweise schwachen Beugungsreflexen übergeht mit einer maximalen Intensität bei Θ=1,2. Es folgt eine c(2x2) -3H -Phase (Intensitäts-Maximum bei Θ=1,5) mit recht intensiven "Zusatzreflexen", die mit zunehmender Bedeckung verblassen, bis bei Θ=2.0 ein (1x1)-2H -Muster erreicht ist. Die (positive) H- induzierte Austrittsarbeitsänderung durchläuft zwei Maxima und sättigt sich bei ≈ 250 mV . Die Schwingungsverlustspektren, die in zwei senkrecht zueinander stehenden Richtungen gemessen wurden, weisen eine Vielzahl von Banden auf, die mit den geordneten H-Phasen korreliert werden können und weisen in zwei verschiedene Arten von gebundenen H-Spezies in dreifach koordinierten Plätzen an dreifach koordinierten Plätzen hin. | The adsorption of CO on a Ru(10-10) surface has been studied between 120 and 650 K by means of LEED, high-resolution electron energy loss spectroscopy (EELS), temperature-programmed thermal desorption (TPD) and contact potential change (CPD) measurements. CO adsorbs molecularly with an initial sticking probability close to unity. The adsorption follows a precursor state kinetics with a nearly constant sticking factor up to a CO coverage of 1. At 120 K five different ordered CO phases can be observed, among others a (3×1) phase at Θ=0.33 and a non-primitive (2×1) phase at Θ=1.0. Saturation is achieved around Θ=1.22 where CO forms an incommensurate ordered phase. The EELS spectra reveal, in the coverage range from Θ=0 to Θ=1 a single C-O-stretching vibration around 2000 cm−1 indicative of a terminal adsorption site. Above Θ = 1 a second loss peak appears at 1810 cm−1 which is associated with a bridge- bonded CO configuration. The TPD spectra exhibit three binding states β1, β2 and β3 with activation energies of 100 kJ/mol for the β2 and 150 kJ/mol for the β3 state. These TPD states can be correlated with the primitive (2×1) structure (β3), the non-primitive (2×1) structure (β2) and the incommensurate phase at saturation (β1). Isosteric heat measurements using CPD reveal Q=-157 kJ/mol up to Θ=0.5. The work function of the Ru(10-10) sample increases by 1.15 eV upon CO adsorption with an almost linear increase up to Θ=0.5, followed by another linear increase up to Θ≈1.0. LEED, EELS, TPD and CPD measurements were used to investigate the adsorptive, structural, and vibrational properties of the Ru(10-10)/H system between 100 and 500 K. At all temperatures investigated hydrogen adsorbs dissociatively with very high initial sticking probability (≈1.0) with apparent precursor mechanism. The saturation coverage at 100 K is extraordinarily high (Θ= 2 corresponding to 1.728 E15 H atoms per cm²), up to this coverage four H binding states alpha, β1, β2, and β3 can be distinguished having desorption energies between 56 kJ/mol (alpha) and 80 kJ/mol (β3). The H binding states are intimately correlated with the four observable ordered H phases: At Θ=1 a c(8x2) or “lx2” structure with weak split spots appears which transforms at higher coverages into a clear 1x2 phase with likewise weak spots and with maximum intensity at Θ=1.2. It follows a c(2x2)-3H phase (intensity maximum at Θ=1.5) with rather more intense ‘extra’ spots which fade away with increasing coverage until at Θ=2.0 a (1x1)-2H pattern is reached. The (positive) H-induced work function change runs through two maxima and saturates at 250 mV. The vibrational loss spectra which were measured in two perpendicular azimuths exhibit a variety of bands which can be correlated with the ordered H phases and point to H species bound in two different kinds of threefold coordinated sites. | 166 S. | https://refubium.fu-berlin.de/handle/fub188/12895¦¦http://dx.doi.org/10.17169/refubium-17093 | urn:nbn:de:kobv:188-fudissthesis000000096585-3 | ger | http://www.fu-berlin.de/sites/refubium/rechtliches/Nutzungsbedingungen | ruthenium¦¦carbon monoxide¦¦hydrogen¦¦surface science | 500 Naturwissenschaften und Mathematik::540 Chemie::541 Physikalische Chemie | Die Wechselwirkung von Kohlenmonoxid und Wasserstoff mit einer Ruthenium (10-10) Oberfläche | The interaction of carbon monoxide and hydrogen with a ruthenium (10-10) surface | Dissertation | free | open access | Text | Biologie, Chemie, Pharmazie | FUDISS_derivate_000000015148 | FUDISS_thesis_000000096585