## Sheet0
id | collection | dc.contributor.author | dc.contributor.firstReferee | dc.contributor.furtherReferee | dc.contributor.gender | dc.date.accepted | dc.date.accessioned | dc.date.available | dc.date.embargoEnd | dc.date.issued | dc.description | dc.description.abstract[de] | dc.description.abstract[en] | dc.identifier.uri | dc.identifier.urn | dc.language | dc.rights.uri | dc.subject | dc.subject.ddc | dc.title | dc.title.translated[en] | dc.type | dcterms.accessRights.dnb | dcterms.accessRights.openaire | dcterms.format[de] | refubium.affiliation[de] | refubium.mycore.derivateId | refubium.mycore.fudocsId | refubium.mycore.transfer
457f0e39-096a-4a9d-a6a5-9dd71c6e739e | fub188/13 | Breusing, Monika | PD. Dr. rer. nat. Roland Strietzel | Prof. Dr. G. Sauer¦¦Prof. Dr. Edward Corrigan (FRS) | n | 2000-07-11 | 2018-06-07T16:59:20Z | 2000-08-11T00:00:00.649Z | 2000-08-24 | 2000 | > > Titelblatt > Inhaltsverzeichnis > 1 EINLEITUNG 9 > > 2 SCHRIFTTUM 11 > > 2.1 Dentallegierungen11 > 2.1.1 Historie 12 > 2.1.2 Einteilung 13 > 2.1.3 Anwendung 14 > 2.2 Zusammensetzungvon Goldlegierungen 14 > 2.2.1 Gold-Titan-Legierungen18 > 2.3 Verarbeitung derGold-Titan-Legierungen 20 > 2.3.1 Gußverfahren20 > 2.3.2 Verblendung 21 > 2.3.3 Verblendung mitKunststoff 21 > 2.3.4 Verblendung mitKeramik 22 > 2.4 WerkstoffkundlicheEigenschaften 24 > 2.4.1 Gefüge 24 > 2.4.1.1 Einflüsseauf das Gefüge 27 > 2.4.1.2 Untersuchungsmethoden28 > 2.4.2 Härte 30 > 2.4.2.1 Einflüsseauf die Härte 31 > 2.4.2.2 Untersuchungsmethoden31 > 2.4.3 Mechanische Eigenschaften33 > 2.4.3.1 Elastizitätsmodul34 > 2.4.3.2 0,2 %-Dehngrenze35 > 2.4.3.3 Zugfestigkeit36 > 2.4.3.4 Bruchdehnung36 > 2.5 Vergleich der werkstoffkundlichenKenngrößen 38 > > 3 EIGENE UNTERSUCHUNGEN39 > > 3.1 Versuchsübersicht39 > > 3.2 Material40 > 3.2.1 Prüfkörper40 > 3.2.2 Herstellungder Prüfkörper 40 > 3.2.3 Brandsimulation42 > > 3.3 Methode43 > 3.3.1 Beschreibungder Zugapparatur 43 > 3.3.2 Beschreibungder Härteprüfung 44 > 3.3.3 MikroskopischeUntersuchung 45 > 3.3.4 StatistischesVerfahren 47 > > 4 ERGEBNISSE 49 > > 4.1 Ergebnisse desZugversuchs 49 > 4.1.1 0,2 %-Dehngrenzeder Legierung Porta P6 50 > 4.1.2 0,2 %-Dehngrenzeder Legierung Biotrend 210 52 > 4.1.3 0,2 %-Dehngrenzeder Legierung BiOr 17 55 > 4.1.3.1 0,2 %-Dehngrenzeder Legierung BiOr 17 Labor 57 > 4.1.4 0,2 %-Dehngrenzeder Legierung Esteticor Vision 60 > 4.1.4.1 0,2 %-Dehngrenzeder Legierung > Esteticor VisionLabor 62 > 4.1.5 Vergleich derLegierungen 65 > 4.2 Härte 69 > 4.2.1 Vickershärteder Legierung Porta P6 69 > 4.2.2 Vickershärteder Gold-Titan-Legierungen 73 > 4.2.3 Vergleich derLegierungen 81 > > 4.3 LichtmikroskopischeUntersuchung 85 > > 5 DISKUSSION 89 > > 5.1 Fehlerbetrachtung89 > 5.1.1 Probekörperherstellung89 > 5.1.2 0,2 %-Dehngrenze90 > 5.1.3 Härte 90 > 5.2 Diskussion der Meßergebnisse91 > 5.2.1 0,2 %-Dehngrenze91 > 5.2.2 Härte 93 > 5.2.3 Gefüge 94 > 5.3 Schlußfolgerung95 > > 6 KLINISCHE BEDEUTUNG97 > > 7 ZUSAMMENFASSUNG99 > > 8 SUMMARY 101 > > 9 SCHRIFTTUMSVERZEICHNIS 103 > > 10 TABELLENANHANG 119 > > 10.1 Meßdaten und beschreibendeStatistik > des Zugversuchs 119 > 10.2 Meßdatenund beschreibende Statistik > der Härteprüfung143 > > DANKSAGUNG 149 > > LEBENSLAUF 150 > | Das Ziel der vorliegenden Arbeit war es, die mechanischen Kenngröben nur mit Neumaterial gegossener und wiedergegossener Gold-Titan-Legierungen vor und nachsimulierten, keramischen Bränden zu untersuchen und zu vergleichen. Weiterhin wurdender Einflub auf die Härte und auf das Gefüge bestimmt.Untersucht wurden die Gold-Titan-Legierungen Biotrend 210 (Fa. Wieland), BiOr 17 (Fa. Degussa) und Esteticor Vision (Fa. Cendres & Métaux). Die Messung der elastischen und plastischen Eigenschaften der Legierungen wurde im Zugversuch vorgenommen. Hierbei war die 0,2 %-Dehngrenze in 24 Versuchsserien zu messen. Bei jeder Legierung erfolgte die Messung an je einer Serie aus 100 % Neumetall und 66 % Neumetall mit 34 % bereitsvergossenem Metall vor und nach keramischer Brandsimulation. Je Serie wurden ein bis zwei Prüfkörper nachträglich mikroskopisch untersucht und die Oberflächenhärte nach Vickers bestimmt. Die Ergebnisse zeigen, daß die untersuchten Gold-Titan- Legierungen Härtewerte aufweisen, die sich mit Werten klinisch bewährter hochgoldhaltiger Legierungen vergleichen lassen.Die Messung der 0,2 %-Dehngrenze ergibt für die Gold-Titan-Legierungen ausreichende Werte, die jedoch hoch signifikant unter den Meßwerten der Referenzlegierung liegen. Das Wiedervergießen der Gold-Titan-Legierungen mit 66 % Neumetall zeigt größere Streubreiten bei der Zugmessung und bei der Härteprüfung.Die mikroskopische Betrachtung zeigt ein überwiegend homogenes Gefüge, welche lokal aber sehr viel Lunker und Gefügeinhomogenitäten aufweist als die Referenzlegierung. Bei Proben der Serie aus 66 % Neumetall konnten weiterhin Ausscheidungen aus Titan beobachtet werden, die sich in Form kleiner Kristallite zwischen die Gold- Titan-Phase absetzten. | > > > Summary >>> >>> The aim of the present study was to investigate and compare the mechanical properties of newcast and recast >>> >>> gold titanium alloys before and after simulated, dental ceramic firing. In addition the influence on >>> >>> the hardness and metallic structure was examined. >>> >>> The following gold titanium alloys were tested: Biotrend 210 (Wieland company), BiOr 17 (Degussa company) and >>> >>> Esteticor Vision (Cendres & Métaux company). >>> >>> The measurement of the elastic and plastic qualities of the alloys was carried out by tension testing. >>> >>> For 24 series the 0,2 % yield strength was measured. With each alloy, a measurement series was made >>> >>> using 100 % new metall and 66 % new metall with 34 % recast metall, before and after simulated ceramic firing. >>> >>> In each series 1-2 samples were additionally tested microscopically and the Vickers surface >>> >>> hardness was determined. >>> >>> The results reveal that the examined gold titanium alloys exhibit comparable hardness values, to clinical >>> >>> approved high gold content alloys. The measured values of the 0,2% yield strength for the gold-titanium alloys >>> >>> prove sufficient values. They are however significantly below the values for the reference alloy. >>> >>> The recasting of the gold-titanium alloys with 66% new metall shows scattering of values in the tension test >>> >>> and in the hardness tests. >>> >>> The microscopic pictures reveal a mainly homogeneous structure in the gold-titanium alloys, but with still >>> >>> many more inhomogeneities in structure than the reference alloy. In some samples from the series with >>> >>> 66 % new metall, precipitations of titanium were found deposited like little crystallites within the >>> >>> gold titanium phase. | https://refubium.fu-berlin.de/handle/fub188/3246¦¦http://dx.doi.org/10.17169/refubium-7446 | urn:nbn:de:kobv:188-2000000904 | ger | http://www.fu-berlin.de/sites/refubium/rechtliches/Nutzungsbedingungen | gold¦¦titanium¦¦dental alloys¦¦mechanical properties¦¦recasting¦¦hardness¦¦05.20.Cg¦¦05.70.Fh¦¦05.10.Ln¦¦64.70.Dv | 600 Technik, Medizin, angewandte Wissenschaften::610 Medizin und Gesundheit::610 Medizin und Gesundheit | Vergleichende Untersuchung zum Einfluß des Wiedervergießens und der Simulation keramischer Brände auf die mechanischen Eigenschaften verschiedener Gold- Titan-Legierungen | Influence on mechanical properties by newcast and recast gold titanium alloys before and after simulated, dental ceramic firing | Dissertation | free | open access | Text | Charité - Universitätsmedizin Berlin | FUDISS_derivate_000000000337 | FUDISS_thesis_000000000337 | http://www.diss.fu-berlin.de/2000/90/