## Sheet0
id | collection | dc.contributor.author | dc.contributor.firstReferee | dc.contributor.furtherReferee | dc.contributor.gender | dc.date.accepted | dc.date.accessioned | dc.date.available | dc.date.embargoEnd | dc.date.issued | dc.description | dc.description.abstract[de] | dc.description.abstract[en] | dc.identifier.uri | dc.identifier.urn | dc.language | dc.rights.uri | dc.subject | dc.subject.ddc | dc.title | dc.title.translated[en] | dc.type | dcterms.accessRights.dnb | dcterms.accessRights.openaire | dcterms.format[de] | refubium.affiliation[de] | refubium.mycore.derivateId | refubium.mycore.fudocsId | refubium.mycore.transfer
bae39961-7b46-4694-b952-71941e6bfc31 | fub188/13 | Danesch, Sara | Priv.-Doz. Dr. med. dent. C. Knabe | Prof. Dr. Dr. B. Hoffmeister¦¦Prof. Dr. G. Gomez-Roman | n | 2007-09-23 | 2018-06-07T21:47:35Z | 2007-08-02T00:00:00.649Z | 2008-04-04 | 2007 | 0\. Titeldatei 0 1\. Einleitung 1 2\. Material und Methode 9 3\. Ergebnis 27 4\. Diskussion 96 5\. Zusammenfassung 100 6\. Abstract 101 7\. Literatur 114 8\. Lebenslauf 116 9\. Danksagung 117 10\. Erklärung 117 | In der vorliegenden Studie wurden Implantatoberflächen wie Ti-TPS, Ti-DPS, Ti- HA, Ti-ma, CTP-S1, CTP-S2, CTP-S3 und CTZP-S2 auf angezüchteten humanen Osteoblasten elektronenmikroskopisch nach 3, 5, 7, 14 und 21 Tagen untersucht. Ebenso wurden Knochenersatzmaterialien wie Biogläser 45s5, 52s, 55s, 60s, Ceravital und Aluminiumoxidkeramik auf angezüchteten Rattenosteoblasten nach 1, 3, 7, 14, 21 und 28 Tagen elektronenmikroskopisch geprüft. Weiterhin wurden an Knochenersatzmaterialien eine EDX-Analyse und eine Ionenuntersuchung durchgeführt. In der elektronenmikroskopischen Untersuchung der Implantatoberflächen wurde eine osteoblastenstimulierende Wirkung der Ti-ma und Ti-DPS, gefolgt von Ti-TPS, bereits in den ersten Untersuchungstagen festgestellt. CTP-S2, CTP-S3 und CTZP-S2 stimulierten erst am 21. Untersuchungstag das Zellwachstum. CTP-S1 regte die Knochenneubildung in der vorliegenden Studie nicht an. Die Ionenuntersuchung ergab eine erhöhte Calciumkonzentration im Medium des Bioglases 45s5, die eine zellstimulierende Wirkung des Materials nachweist, während Ceravital in dieser Untersuchung keine Knochenwachstumsstimulierung aufweist. Diese Tatsache wird anhand der elektronenmikroskopischen Untersuchung bestätigt, in der neben Ceravital auch Al2O3 keine Knochenwachstumstimulation aufweist Der Zusammenhang zwischen Ionenaustritt und dem Knochenwachstum, die chemische Zusammensetzung der Implantatoberflächen, Oberflächentopographie und die Kristallinität werden als mögliche Einflussfaktoren diskutiert. | This study examines the growth of human bone derived cells on the following dental implant surfaces: porous titanium plasma-sprayed coating (Ti-TPS), acid etched and sand-blasted titanium (Ti-DPS), uncoated titanium substrate with machined surface (Ti-ma), a plasma-sprayed hydroxyapatite coating (Ti-HA) and calcium titanium phosphate coatings (CTP-S1, CTP-S2, CTZP-S2 and CTP-S3). Specimens were evaluated using scanning electron microscopy after 3, 5, 7, 14 and 21 days of incubation. A rat bone marrow stromal cell (RBM) culture system was used to evaluate the following bioactive bone substitute materials: Bioglass 45s5, 52s, 55s, 60s and glas-ceramic Ceravital. Alumina, which is an inert ceramic material served as control. RBMs were grown on the bone substitutes for 1, 3, 7, 14, 21 and 28d. The cellular behaviour was evaluated utilizing scanning electron microscopy. Atomic Absorption Spectrometry (AAS) was used to measure the sodium, phosphate and silicon concentrations in the cell culture medium in order to evaluate the ion release from the various bioactive glasses. EDX analysis was applied in order to detect mineralisation of the extracellular matrix. Ti-ma and Ti-DPS supported excellent cell growth and extracellular matrix formation. Also Ti-TPS enhanced cellular growth at the early time points. CTP-S2 and CTZP-S2 exhibited a stimulatory effect on osteoblast growth and extracellular matrix formation at 21 d. CTP-S1 did not support favourable osteoblast growth. With Bioglass 45s5, there was a significant increase in calcium concentration in the cell culture medium. The electron micrographs did not demonstrate favorable support of osteogenesis for Ceravital or alumina ceramics. In general, osteogenesis and cell-biomaterial interactions are influenced by the chemistry of the implant surface, implant topography and the crystallinity of calcium phosphate coatings. The effect of these parameters is discussed in the context of the findings obtained in the current study. | https://refubium.fu-berlin.de/handle/fub188/8427¦¦http://dx.doi.org/10.17169/refubium-12626 | urn:nbn:de:kobv:188-fudissthesis000000003388-3 | ger | http://www.fu-berlin.de/sites/refubium/rechtliches/Nutzungsbedingungen | bone substitute materials¦¦Scanning electron microscope analysis¦¦Implant surfaces¦¦osteogenic cultures | 600 Technik, Medizin, angewandte Wissenschaften::610 Medizin und Gesundheit::610 Medizin und Gesundheit | Rasterelektronenmikroskopische Untersuchung von auf unterschiedlichen Knochenersatzmaterialien und Implantatoberflächen kultivierten Osteoblasten | Scanning electron microscope analysis of different bone substitute materials | Dissertation | free | open access | Text | Charité - Universitätsmedizin Berlin | FUDISS_derivate_000000003388 | FUDISS_thesis_000000003388 | http://www.diss.fu-berlin.de/2007/538/